## прайс
НОВИНКА ПРОДУКЦИИ С 24 ФЕВРАЛЯ 2016 года. Производство Россия. Фиксированные цены в рублях.
Терморасширяющийся уплотнитель ISOLAR на графитной основе
FUARO ISOLAR Терморасширяющийся уплотнитель на графитной основе. Применяется для герметизации зазоров фланцевых соединений воздуховодов, противодымных клапанах, зазорах между коробкой и полотном противопожарных дверей. ISOLAR обладает сверхвысокой степенью расширения 1800%. При пожаре материал расширяется в трех плоскостях. Эффективно герметизирует полости, препятствуя распространению огня, газа и задымления.
Название | ISOLAR 1000 |  |  |  |  | ISOLAR 1500 |  |  |  |  | ISOLAR 2000
Фото
Цвет | черный |  |  |  |  | черный |  |  |  |  | черный
Толщина ленты | 1 мм (1000 мкм) |  |  |  |  | 1,5 мм (1500 мкм) |  |  |  |  | 2 мм (2000 мкм) |  |  |  |  | ПРАЙС
Толщина ленты с клеевой основой, мм | 1,16 мм |  |  |  |  | 1,66 мм |  |  |  |  | 2,16 мм
Цена и упаковка | цена за погонный м, руб/с НДС | цена за ролик, руб/с НДС | кол-во в ролике, п /м | роликов в коробке, шт. | вес ролика, кг | цена за погонный м, руб/с НДС | цена за ролик, руб/с НДС | кол-во в ролике, п/м | роликов в коробке, шт. | вес ролика, кг | цена за погонный м, руб/с НДС | цена за ролик, руб/с НДС | кол-во в ролике, п/м | роликов в коробке, шт. | вес ролика, кг
ширина 10мм | 28.81 | 458.07 | 15.9 | 100 | 0.17 | 36.1 | 573.99 | 15.9 | 100 | 0.255 | 44.23 | 703.25 | 15.9 | 50 шт. | 0.34
ширина 15мм | 38.15 | 606.58 | 15.9 | 60 | 0.255 | 48.98 | 778.78 | 15.9 | 60 | 0.38 | 59.83 | 951.29 | 15.9 | 35 шт. | 0.51
ширина 20мм | 44.92 | 714.22 | 15.9 | 52 | 0.34 | 65.26 | 1037.63 | 15.9 | 52 | 0.51 | 73.22 | 1164.19 | 15.9 | 24 шт. | 0.72
Размер транспортного короба, м | 0,40*0,40*0,26 |  |  |  |  | 0,40*0,40*0,26 |  |  |  |  | 0,45*0,25*26
Технические характеристики ISOLAR
Свойства | [5 empty] | Показатель
Предел огнестойкости конструкции | [5 empty] | ЕI 15, ЕI 30, ЕI 45, ЕI 60, ЕI 120
Степень термического расширения | [5 empty] | не менее 1800%
Толщина ленты | [5 empty] | 1мм, 1.5 мм, 2мм +5%
Ширина ленты | [5 empty] | любая от 10 до 1300мм
Длина ленты в рулоне | [5 empty] | 15,9м +1%
Плотность | [5 empty] | 1,0+0,2 г/см3
Цвета | [5 empty] | Возможно производство любых цветов палитры RAL
Радиационная стойкость | [5 empty] | 50*104 Гр
Токсичность | [5 empty] | Hе выделяет вредных веществ при эксплуатации, не образует токсичных соединений в присутствии других веществ и факторов
Срок эксплуатации | [5 empty] | При относительной влажности воздуха до 85%, при температуре от –50°С до +50°С не менее 10 лет
Удельное усилие отслаивания клеевого слоя ленты от металла в зависимости от применяемого адгезива. | [5 empty] | ТСЛ 21 - 59 H/25mm
Условия бесплатной доставки товара автотранспортом ООО ТК "ХИМЛЕКС"
г. Москва - сумма заказа от 30 тысяч рублей
До терминала Транспортной компании "Деловые Линии" ЕЖЕДНЕВНО от любой суммы заказа.

## Характеристики
Замки и дверная фурнитура от ведущих производителей
Терморасширяющийся уплотнитель ISOLAR
Материал: уплотнитель на графитной основе на самоклеящейся ленте
Характеристики: При пожаре увеличивается в 18 раз.
Назначение: При пожаре препятствует распространению огня, газа и задымления.
Использование: Не выделяет вредных веществ при эксплуатации
Размеры: Ширина 10, 15, 20 мм. Толщина 1, 1,5, 2 мм
от 36 р.
от 28р.
За погонный метр
от 44 р.
Отгрузка роликами
Ширина 10 мм, толщина 1мм
Ширина 15 мм, толщина 1мм
Ширина 20 мм, толщина 1мм
16м